## Sheet1
3#_SZCW | 3#_blxx | 5#_SZCWhr | RFL2_1 | RFL3_1 | RFL5_1 | RFL6_1 | SZCWhr | V_2_G1 | V_2_G2 | V_2_G3 | V_5_G3 | V_5_G4 | V_5_G7 | V_5_G8 | v_2#喷吹 | v_3#_tclx | v_3#_tclxss | v_5#_LDSD | v_5#_PMBXS | v_5#_bplxj | v_5#_ldmq | v_5#_lqb | v_5#_lqb_all | v_5#_szcw | v_5#_tclx | v_5#_tclxss | v_5#_tiekouhao | v_5#_tscf_g | v_5#_tscf_t | v_5#_tscw | v_5#_zb | v_FengJi | v_HFF_1A# | v_HFF_1B# | v_HFF_2# | v_HFF_3# | v_HFF_4# | v_HFF_5# | v_HFF_6# | v_LDSD | v_PMBXS | v_QJ1 | v_QJ2 | v_TRT | v_TRT_1A | v_TRT_1B | v_TRT_2 | v_TRT_3 | v_TRT_4 | v_TRT_5 | v_TRT_6 | v_T_SWC2 | v_T_SWC2_ll | v_bplxj | v_ctjl | v_ctjl_3# | v_ctjl_4# | v_ctjl_5# | v_ctjl_6# | v_fj21 | v_fj22 | v_gl3_LGZD | v_jiaotan | v_jiaotan2 | v_ldmq | v_lgcb | v_lgdb | v_lqb | v_luzha | v_luzha171221 | v_meifen | v_qiutuan | v_shaojie | v_shaojieqiutuan | v_swc | v_szcw | v_tclx | v_tclxss | v_tiekouhao | v_tscf_g | v_tscf_t | v_xtscw | v_zb | v_zcs5 | v_zcs5hr | v_zcs5ss | v_zcs7 | v_zcs7hr | v_zcs7ss | v_总管和补偿 | v_炉底秤 | v_炉渣 | v_烧结 | v_热风炉报表 | v_焦炭 | v_煤粉 | v_球团
时间 | 时间 | 时间 | 时间 | 时间 | 时间 | 时间 | 时间 | 时间 | 时间 | 时间 | 时间 | 时间 | 时间 | 时间 | 时间 | 时间 | 时间 | 时间 | 时间 | 时间 | 时间 | 时间 | 时间 | 时间 | 时间 | 时间 | 高炉号 | 编号 | 编号 | 时间 | 时间 | 时间 | 时间 | 时间 | 时间 | 时间 | 时间 | 时间 | 时间 | 时间 | 时间 | 时间 | 时间 | 时间 | 时间 | 时间 | 时间 | 时间 | 时间 | 时间 | 时间 | 时间 | 时间 | 时间 | 总炉号 | 总炉号 | 总炉号 | 总炉号 | 总炉号 | 时间 | 时间 | 时间 | unit | CHECKDATE | 时间 | 时间 | 时间 | 时间 | STOVENO | MAT_SAMPLE_DATE | ID | unit | unit | ASSAYNO | 时间 | 时间 | 时间 | 时间 | 高炉号 | 编号 | 编号 | 时间 | 时间 | 时间 | 时间 | 时间 | 时间 | 时间 | 时间 | XH | 高炉 | MAT_SAMPLE_DATE | unit | 炉号 | unit | MAT_SAMPLE_NO | unit
十字测温1 | 焦炭 | 十字测温1 | 冷风压力 | 冷风压力 | 冷风压力 | 冷风压力 | 十字测温1 | 煤量设定 | 煤量设定 | 煤量设定 | 煤量设定 | 煤量设定 | 煤量设定 | 煤量设定 | 实际喷煤 | 左探 | 左探 | 焦炭斗料单 | 半小时煤量 | 装料制度 | CO | 炉身16000-A | 炉身16000-A | 十字测温1 | 左探 | 左探 | 炉批号 | 高炉 | 高炉 | 铁水测温东 | 产量 | 风机静叶位置 | 阀门开度 | 阀门开度 | 阀门开度 | 阀门开度 | 阀门开度 | 阀门开度 | 阀门开度 | 1#焦炭斗料单设定重量 | 半小时煤量 | 静叶角度 | 静叶角度 | 静叶角度 | 静叶角度 | 静叶角度 | 静叶角度 | 静叶角度 | 静叶角度 | 静叶角度 | 静叶角度 | 管号 | 管号 | 装料制度 | 生产日期 | 生产日期 | 生产日期 | 生产日期 | 生产日期 | 静叶角度 | 静叶角度 | 装料制度 | ZYBH | VARIVETY | CO | 炉缸侧壁7.7995m温度1 | 炉缸底部5.2965m温度 | 炉腹炉腰17.285m冷却壁温度1 | STOVE | MAT_SAMPLE_NO | CHECKDATE | ZYBH | ZYBH | SAMPLENO | 温差1 | 十字测温1 | T1 | T1 | 炉批号 | 高炉 | 高炉 | 铁水温度 | 产量 | 富氧率 | 富氧率 | 顶温东北 | 富氧率 | 富氧率 | 富氧率 | time | 时间 | MAT_SAMPLE_NO | ZYBH | 开始时间 | ZYBH | MAT_SAMPLE_POS | ZYBH
十字测温2 | 焦丁 | 十字测温2 | 热风温度 | 热风温度 | 热风温度 | 热风温度 | 十字测温2 | 罐压设定 | 罐压设定 | 罐压设定 | 罐压设定 | 罐压设定 | 罐压设定 | 罐压设定 | 过滤器压力前 | 左探雷达 | 左探雷达 | 焦丁斗料单 |  | 装料形式 | CO2 | 炉身16000-B | 炉身16000-B | 十字测温2 | 左探雷达 | 左探雷达 | 铁口号 | 化验时间 | 化验时间 | 铁水测温西 | 料批 | 风机出口压力 | 持续分钟 | 持续分钟 | 持续分钟 | 持续分钟 | 持续分钟 | 持续分钟 | 持续分钟 | 2#焦炭斗料单设定重量 |  | 排气压力 | 排气压力 | 顶压设定 | 顶压设定 | 顶压设定 | 顶压设定 | 顶压设定 | 顶压设定 | 顶压设定 | 顶压设定 | 出水温度 | 流量 | 装料形式 | 开始出铁时间 | 开始出铁时间 | 开始出铁时间 | 开始出铁时间 | 开始出铁时间 | 排气压力 | 排气压力 | 装料形式 | MAT_SAMPLE_NO | CHECKNO | CO2 | 炉缸侧壁7.7995m温度2 | 炉缸底部5.697m温度1 | 炉腹炉腰17.285m冷却壁温度2 | SHIFT | UNIT_NO | DEPART | MAT_SAMPLE_NO | MAT_SAMPLE_NO | CHECKPROGRAM | 温差2 | 十字测温2 | T2 | T2 | 铁口号 | 化验时间 | 化验时间 | 铁口编号 | 料批 | 透气性指数 | 透气性指数 | 顶温西南 | 透气性指数 | 透气性指数 | 透气性指数 | speed_up_aver | 东外 | UNIT_NO | MAT_SAMPLE_NO | 结束时间 | MAT_SAMPLE_NO | REMARK | MAT_SAMPLE_NO
十字测温3 | 熔剂 | 十字测温3 | 支管煤气压力 | 支管煤气压力 | 支管煤气压力 | 支管煤气压力 | 十字测温3 | 罐压 | 罐压 | 罐压 | 罐压 | 罐压 | 罐压 | 罐压 | 过滤器压力后 | 右探 | 右探 | 熔剂斗料单 |  | 料批次 | H2 | 炉身16000-C | 炉身16000-C | 十字测温3 | 右探 | 右探 |  | P | P |  | 焦炭 | 风机送风压力 | [7 empty] | 3#焦炭斗料单设定重量 |  | 送风压力 | 送风压力 | 顶压1 | 顶压1 | 顶压1 | 顶压1 | 顶压1 | 顶压1 | 顶压1 | 顶压1 | 水温差 |  | 料批次 | 结束出铁时间 | 结束出铁时间 | 结束出铁时间 | 结束出铁时间 | 结束出铁时间 | 送风压力 | 送风压力 | 料批次 | MAT_SAMPLE_DATE | WORKSHIFT | H2 | 炉缸侧壁7.7995m温度3 | 炉缸底部5.697m温度2 | 炉腹炉腰17.285m冷却壁温度3 | SAMPLESOURCE | MAT_SAMPLE_SHIFT | W | MAT_SAMPLE_DATE | MAT_SAMPLE_DATE | SHIFT | 温差3 | 十字测温3 | T3 | T3 |  | P | P |  | 焦炭 | CO | CO | 顶温西北 | CO | CO | CO | speed_down_aver | 西外 | MAT_SAMPLE_SHIFT | MAT_SAMPLE_DATE | 冷风压力 | MAT_SAMPLE_DATE | MAT_SAMPLE_TIME | MAT_SAMPLE_DATE
十字测温4 | 块矿 | 十字测温4 | 拱顶温度 | 拱顶温度 | 拱顶温度 | 拱顶温度 | 十字测温4 | 空气压力 | 空气压力 | 空气压力 | 空气压力 | 空气压力 | 空气压力 | 空气压力 |  | 右探雷达 | 右探雷达 | 块矿斗料单 |  |  | 煤气流量 | 炉身16000-D | 炉身16000-D | 十字测温4 | 右探雷达 | 右探雷达 |  | S | S |  | 焦丁 | 风机喉部差压 | [7 empty] | 4#焦炭斗料单设定重量 |  | 喉部差压1 | 喉部差压1 | 顶压2 | 顶压2 | 顶压2 | 顶压2 | 顶压2 | 顶压2 | 顶压2 | 顶压2 | 热流强度 |  |  | 自动测温 | 自动测温 | 自动测温 | 自动测温 | 自动测温 | 喉部差压 | 喉部差压 |  | MAT_SAMPLE_SHIFT | STOVENO | 煤气流量 | 炉缸侧壁7.7995m温度4 | 炉缸底部5.697m温度3 | 炉腹炉腰17.285m冷却壁温度4 | CHECKTIME | MAT_SAMPLE_TEAM | A | MAT_SAMPLE_SHIFT | MAT_SAMPLE_TIME | WORKER | 温差4 | 十字测温4 | T4 | T4 |  | S | S |  | 焦丁 | H2 | H2 | 顶温东南 | H2 | H2 | H2 | speed_compute | 东内 | MAT_SAMPLE_TEAM | MAT_SAMPLE_SHIFT | 热风温度 | MAT_SAMPLE_SHIFT | SS100-200 | MAT_SAMPLE_SHIFT
十字测温5 | 球团 | 十字测温5 | 烟道温度 | 烟道温度 | 烟道温度 | 烟道温度 | 十字测温5 | 氮气压力 | 氮气压力 | 氮气压力 | 氮气压力 | 氮气压力 | 氮气压力 | 氮气压力 |  |  |  | 球团斗料单 |  |  |  | 炉身16000-E | 炉身16000-E | 十字测温5 |  |  |  | MN | MN |  | 熔剂 | 风机送风流量 | [7 empty] | 5#焦炭斗料单设定重量 |  | 喉部差压2 | 喉部差压2 | 煤气入口压力 | 煤气入口压力 | 煤气入口压力 | 煤气入口压力 | 煤气入口压力 | 煤气入口压力 | 煤气入口压力 | 煤气入口压力 | [8 empty] | 送风流量 | 送风流量 |  | OUTPUT | STOVENUM |  | 炉缸侧壁7.7995m温度5 | 炉缸底部5.697m温度4 | 炉腹炉腰17.285m冷却壁温度5 | ITEMCOUNT | R | V | As | MAT_SAMPLE_SHIFT | CHECKTIME | 温差5 | 十字测温5 |  |  |  | MN | MN |  | 熔剂 | CO2 | CO2 | 顶压西南上 | CO2 | CO2 | CO2 | dense_aver | 西内 | R | As | 支管煤气压力 | OUTPUT | Ad | As
十字测温6 | 烧结 | 十字测温6 | 是否燃烧 | 是否燃烧 | 是否燃烧 | 是否燃烧 | 十字测温6 | 混合压力 | 混合压力 | 混合压力 | 混合压力 | 混合压力 | 混合压力 | 混合压力 |  |  |  | 烧结斗料单 |  |  |  | 炉身16000-F | 炉身16000-F | 十字测温6 |  |  |  | SI | SI |  | 块矿 | 风机轴位移1 | [7 empty] | 6#焦炭斗料单设定重量 |  | 送风流量 | 送风流量 | 煤气进口压力 | 煤气进口压力 | 煤气进口压力 | 煤气进口压力 | 煤气进口压力 | 煤气进口压力 | 煤气进口压力 | 煤气进口压力 | [8 empty] | 风机轴位移 | 风机轴位移 |  | S10-25 | JUDGEGRADE |  | 炉缸侧壁7.7995m温度6 | 炉缸底部5.697m温度5 | 炉腹炉腰17.285m冷却壁温度6 | RECEIVETIME | MGO | C | Cr | As | MACHINENAME | 温差6 | 十字测温6 |  |  |  | SI | SI |  | 块矿 | 标准风速 | 标准风速 | 顶压西北上 | 标准风速 | 标准风速 | 标准风速 | buchang_dense | 东外1 | MGO | Cr | num | JDG_GRADE | Vdaf | Cr
十字测温7 | 焦料流 | 十字测温7 | 是否送风 | 是否送风 | 是否送风 | 是否送风 | 十字测温7 | 罐重 | 罐重 | 罐重 | 罐重 | 罐重 | 罐重 | 罐重 |  |  |  | 料流调节阀开度（焦炭） |  |  |  | 炉身16000-G | 炉身16000-G | 十字测温7 |  |  |  | C | C |  | 球团矿 | 变速箱高速端位移 | [7 empty] | 7#焦炭斗料单设定重量 |  | 蒸汽流量 | 蒸汽流量 | 煤气进口温度 | 煤气进口温度 | 煤气进口温度 | 煤气进口温度 | 煤气进口温度 | 煤气进口温度 | 煤气进口温度 | 煤气进口温度 | [8 empty] | 变速箱高速端位移 | 变速箱高速端位移 |  | S40-60 | AD |  | 炉缸侧壁7.7995m温度7 | 炉缸底部5.697m温度6 | 炉腹炉腰17.285m冷却壁温度7 | SAVETIME | TIO2 | S | Ni | Cr | ELEMENTCOUNT | 温差7 | 十字测温7 |  |  |  | C | C |  | 球团矿 | 富氧流量 | 富氧流量 | 热风温度 | 富氧流量 | 富氧流量 | 富氧流量 | nongdubaifenbi | 东外2 | TIO2 | Ni | 拱顶温度(开始) | S10-25 | SS-320 | Ni
十字测温8 | 矿料流 | 十字测温8 | 支管煤气流量 | 支管煤气流量 | 支管煤气流量 | 支管煤气流量 | 十字测温8 | 补气开度 | 补气开度 | 补气开度 | 补气开度 | 补气开度 | 补气开度 | 补气开度 |  |  |  | 下料起始旋转角（焦炭） |  |  |  | 炉身16000-H | 炉身16000-H | 十字测温8 |  |  |  | V | V |  | 烧结矿 | 变速箱低速端位移 | [7 empty] | 8#焦炭斗料单设定重量 |  | 汽机转速 | 汽机转速 | 煤气流量 | 煤气流量 | 煤气流量 | 煤气流量 | 煤气流量 | 煤气流量 | 煤气流量 | 煤气流量 | [8 empty] | 变速箱低速端位移 | 变速箱低速端位移 |  | Ad | VDAF |  | 炉缸侧壁7.7995m温度8 | 炉缸底部5.697m温度7 | 炉腹炉腰17.285m冷却壁温度8 | SIO2 | P2O5 | Grain | Pb | Ni | SIO2 | 温差8 | 十字测温8 |  |  |  | V | V |  | 烧结矿 | 冷风流量 | 冷风流量 | 热风压力 | 冷风流量 | 冷风流量 | 冷风流量 | 每小时累计流量 | 西外3 | P2O5 | Pb | 拱顶温度(结束) | S40-60 | SS200-320 | Pb
十字测温9 | 焦角1 | 十字测温9 | 热风压力 | 热风压力 | 热风压力 | 热风压力 | 十字测温9 | 补气流量 | 补气流量 | 补气流量 | 补气流量 | 补气流量 | 补气流量 | 补气流量 |  |  |  | 第1环布料倾角（焦炭） |  |  |  | 炉身18400-A | 炉身18400-A | 十字测温9 |  |  |  | TI | TI |  | 喷煤 | 风机进气侧振动A | [7 empty] | 9#焦炭斗料单设定重量 |  | 蒸汽压力 | 蒸汽压力 | 轴位移1 | 轴位移1 | 轴位移1 | 轴位移1 | 轴位移1 | 轴位移1 | 轴位移1 | 轴位移1 | [8 empty] | 进气侧振动X | 进气侧振动X |  | Vdaf | FCAD |  | 炉缸侧壁7.7995m温度9 | 炉缸底部5.697m温度8 | 炉腹炉腰17.285m冷却壁温度9 | CAO | CAO | mu50 | R | Pb | TFE | 温差9 | 十字测温9 |  |  |  | TI | TI |  | 喷煤 | 鼓风动能 | 鼓风动能 | 冷风流量 | 鼓风动能 | 鼓风动能 | 鼓风动能 | Dense_Zero | 西外4 | CAO | R | 拱顶温升 | Ad | Mad | R
十字测温10 | 焦圈1 | 十字测温10 |  |  |  |  | 十字测温10 | 补压开度 | 补压开度 | 补压开度 | 补压开度 | 补压开度 | 补压开度 | 补压开度 |  |  |  | 第2环布料倾角（焦炭） |  |  |  | 炉身18400-B | 炉身18400-B | 十字测温10 |  |  |  | 接时间 | 接时间 |  | 容积 | 风机进气侧振动B | [7 empty] | 10#焦炭斗料单设定重量 |  | 蒸汽温度 | 蒸汽温度 | 轴位移2 | 轴位移2 | 轴位移2 | 轴位移2 | 轴位移2 | 轴位移2 | 轴位移2 | 轴位移2 | [8 empty] | 进气侧振动Y | 进气侧振动Y |  | CRI | STAD |  | 炉缸侧壁7.7995m温度10 | 炉缸底部5.697m温度9 | 炉腹炉腰17.285m冷却壁温度10 | MNO | NA2O | mu50100 | ZG | R | S | 温差10 | 十字测温10 |  |  |  | 接时间 | 接时间 |  | 容积 | 炉腹煤气量 | 炉腹煤气量 | 富氧流量 | 炉腹煤气量 | 炉腹煤气量 | 炉腹煤气量 | 瞬时质量流量 | 东内5 | NA2O | Cu | 烟道温度(开始) | Vdaf | SS-200 | ZG
十字测温11 | 焦角2 | 十字测温11 |  |  |  |  | 十字测温11 | 中部流化开度 | 中部流化开度 | 中部流化开度 | 中部流化开度 | 中部流化开度 | 中部流化开度 | 中部流化开度 |  |  |  | 第3环布料倾角（焦炭） |  |  |  | 炉身18400-C | 炉身18400-C | 十字测温11 |  |  |  | LAB | LAB |  | 干焦系数 | 风机排气侧振动A | [7 empty] | 焦丁斗料单设定重量 |  | 排汽温度 | 排汽温度 | 进气侧振动X | 进气侧振动X | 进气侧振动X | 进气侧振动X | 进气侧振动X | 进气侧振动X | 进气侧振动X | 进气侧振动X | [8 empty] | 排气侧振动X | 排气侧振动X |  | CLD | M40 |  | 炉缸侧壁7.7995m温度11 | 炉缸底部5.697m温度10 | 炉腹炉腰17.285m冷却壁温度11 | MGO | V2O5 | mu100200 | Cu | Cu | P | 温差11 | 十字测温11 |  |  |  | LAB | LAB |  | 干焦系数 | 炉腹煤气指数 | 炉腹煤气指数 | 本小时喷煤量设定 | 炉腹煤气指数 | 炉腹煤气指数 | 炉腹煤气指数 | tensec_leiji_compute | 东内6 | V2O5 | MgO | 烟道温度(结束) | CRI | MgO | Cu
十字测温12 | 焦圈2 | 十字测温12 |  |  |  |  | 十字测温12 | 中部流化流量 | 中部流化流量 | 中部流化流量 | 中部流化流量 | 中部流化流量 | 中部流化流量 | 中部流化流量 |  |  |  | 第4环布料倾角（焦炭） |  |  |  | 炉身18400-D | 炉身18400-D | 十字测温12 |  |  |  | As | As |  | 干煤系数 | 风机排气侧振动B | [7 empty] | 熔剂斗料单设定重量 |  | 真空度 | 真空度 | 进气侧振动Y | 进气侧振动Y | 进气侧振动Y | 进气侧振动Y | 进气侧振动Y | 进气侧振动Y | 进气侧振动Y | 进气侧振动Y | [8 empty] | 排气侧振动Y | 排气侧振动Y |  | LCL180 | M10 |  | 炉缸侧壁7.7995m温度12 | 炉缸底部5.697m温度11 | 炉腹炉腰17.285m冷却壁温度12 | TIO2 | MNO | mu200320 | MgO | MgO | PB | 温差12 | 十字测温12 |  |  |  | As | As |  | 干煤系数 | 理论燃烧温度 | 理论燃烧温度 | 打水量 | 理论燃烧温度 | 理论燃烧温度 | 理论燃烧温度 | onehour_leiji_compute | 西内7 | MNO | P | 烟道温升 | CLD | SO3 | MgO
十字测温13 | 焦角3 | 十字测温13 |  |  |  |  | 十字测温13 | 下部流化开度 | 下部流化开度 | 下部流化开度 | 下部流化开度 | 下部流化开度 | 下部流化开度 | 下部流化开度 |  |  |  | 第5环布料倾角（焦炭） |  |  |  | 炉身18400-E | 炉身18400-E | 十字测温13 |  |  |  | 班次 | 班次 |  | 总矿 | 变速箱高速联接端振动A | [7 empty] | 块矿斗料单设定重量 |  | 冷凝器水位1 | 冷凝器水位1 | 排气侧振动X | 排气侧振动X | 排气侧振动X | 排气侧振动X | 排气侧振动X | 排气侧振动X | 排气侧振动X | 排气侧振动X | [8 empty] | 变速箱振动1 | 变速箱振动1 |  | M40 | MT |  | 炉缸侧壁7.7995m温度13 | 炉缸底部5.697m温度12 | 炉腹炉腰19.895m冷却壁温度1 | AL2O3 | K2O | mu320 | P | P | ZN | 温差13 | 十字测温13 |  |  |  | 班次 | 班次 |  | 总矿 | 顶压 | 顶压 | 净煤气流量 | 顶压 | 顶压 | 顶压 | 柳钢本小时已经 | 西内8 | K2O | SFZS | 燃烧小时 | LCL180 | Aad | P
十字测温14 | 焦圈3 | 十字测温14 |  |  |  |  | 十字测温14 | 下部流化流量 | 下部流化流量 | 下部流化流量 | 下部流化流量 | 下部流化流量 | 下部流化流量 | 下部流化流量 |  |  |  | 第6环布料倾角（焦炭） |  |  |  | 炉身18400-F | 炉身18400-F | 十字测温14 | [6 empty] | 总焦 | 变速箱高速联接端振动B | [7 empty] | 1#球团斗料单设定重量 |  | 冷凝器水位2 | 冷凝器水位2 | 排气侧振动Y | 排气侧振动Y | 排气侧振动Y | 排气侧振动Y | 排气侧振动Y | 排气侧振动Y | 排气侧振动Y | 排气侧振动Y | [8 empty] | 变速箱振动2 | 变速箱振动2 |  | Mad | 筛分40至25MM |  | 炉缸侧壁7.7995m温度14 | 炉缸底部5.697m温度13 | 炉腹炉腰19.895m冷却壁温度2 | P2O5 | AL2O3 | Grindability | SFZS | SFZS | ASS | 温差14 | 十字测温14 | [6 empty] | 总焦 | 顶压西北上 | 富氧压力 | CO | 顶压2 | 富氧压力 | 顶压2 | 补偿传感器温度 | 铁7西 | AL2O3 | TiO2 |  | M40 | P2O5 | SFZS
十字测温15 | 焦角4 | 十字测温15 |  |  |  |  | 十字测温15 | 上部温度 | 上部温度 | 上部温度 | 上部温度 | 上部温度 | 上部温度 | 上部温度 |  |  |  | 第7环布料倾角（焦炭） |  |  |  | 炉身18400-G | 炉身18400-G | 十字测温15 | [6 empty] | 利用系数 | 变速箱高速自由端振动A | [7 empty] | 2#球团斗料单设定重量 |  | 风机轴位移1 | 风机轴位移1 | 发电机轴振动A | 发电机轴振动A | 发电机轴振动A | 透平机出平压力 | 发电机轴振动A | 发电机轴振动A | 发电机轴振动A | 发电机轴振动A | [8 empty] | 变速箱振动3 | 变速箱振动3 |  | S25-40 | 筛分25至10MM |  | 炉缸侧壁7.7995m温度15 | 炉缸底部5.697m温度14 | 炉腹炉腰19.895m冷却壁温度3 | K2O | FEO | SHIFT | KY | TiO2 | AL2O3 | 温差15 | 十字测温15 | [6 empty] | 利用系数 | 富氧压力 | 冷风压力 | H2 | 顶压3 | 冷风压力 | 顶压3 |  | 铁8东 | FEO | CaO |  | Mad | TiO2 | KY
十字测温16 | 焦圈4 | 十字测温16 |  |  |  |  | 十字测温16 | 下部温度 | 下部温度 | 下部温度 | 下部温度 | 下部温度 | 下部温度 | 下部温度 |  |  |  | 第8环布料倾角（焦炭） |  |  |  | 炉身18400-H | 炉身18400-H | 十字测温16 | [6 empty] | 焦比 | 变速箱高速自由端振动B | [7 empty] | 1#烧结斗料单设定重量 |  | 风机轴位移2 | 风机轴位移2 | 发电机轴振动B | 发电机轴振动B | 发电机轴振动B | 透平机出口温度 | 发电机轴振动B | 发电机轴振动B | 发电机轴振动B | 发电机轴振动B | [8 empty] | 变速箱振动4 | 变速箱振动4 |  | MgO | 筛分小于10MM |  | 炉缸侧壁7.7995m温度16 | 炉缸底部5.697m温度15 | 炉腹炉腰19.895m冷却壁温度4 | NA2O | SIO2 | REGMAN | TiO2 | CaO | TIO2 | 温差16 | 十字测温16 | [6 empty] | 焦比 | 冷风压力 | 全压差 | CO2 | 顶压4 | 全压差 | 顶压4 |  | 铁7东 | SIO2 | Na2O |  | S25-40 | Vad | TiO2
十字测温17 | 焦角5 | 十字测温17 |  |  |  |  | 十字测温17 | [10 empty] | 第1环布料圈数（焦炭） |  |  |  | 炉身21600-A | 炉身21600-A | 十字测温17 | [6 empty] | 焦丁比 | 变速箱低速自由端振动A | [7 empty] | 2#烧结斗料单设定重量 |  | 进气侧振动X | 进气侧振动X | 主推温度A | 主推温度A | 主推温度A | 主推温度A | 主推温度A | 主推温度A | 主推温度A | 主推温度A | [8 empty] | 变速箱振动5 | 变速箱振动5 |  | SO3 |  |  | 炉缸侧壁7.7995m温度17 | 炉缸底部5.697m温度16 | 炉腹炉腰19.895m冷却壁温度5 | REGISTERDATE | CR2O3 | REGDATE | S16-25 | Na2O | CAO | 温差17 | 十字测温17 | [6 empty] | 焦丁比 | 全压差 | 热风压力 | 软水进水流量 | 富氧压力 | 热风压力 | 富氧压力 |  | 铁5 | CR2O3 | S+40 |  | MgO | CaO | S16-25
十字测温18 | 焦圈5 | 十字测温18 |  |  |  |  | 十字测温18 | [10 empty] | 第2环布料圈数（焦炭） |  |  |  | 炉身21600-B | 炉身21600-B | 十字测温18 | [6 empty] | 煤比 | 变速箱低速自由端振动B | [7 empty] | 3#烧结斗料单设定重量 |  | 进气侧振动Y | 进气侧振动Y | 主推温度B | 主推温度B | 主推温度B | 主推温度B | 主推温度B | 主推温度B | 主推温度B | 主推温度B | [8 empty] | 变速箱振动6 | 变速箱振动6 |  | St.ad |  |  | 炉缸侧壁7.7995m温度18 | 炉缸底部5.697m温度17 | 炉腹炉腰19.895m冷却壁温度6 | LAB | S | 送检时间 | CaO | S+40 | MGO | 温差18 | 十字测温18 | [6 empty] | 煤比 | 热风压力 | 实际风速 | 软水回水流量 | 冷风压力 | 实际风速 | 冷风压力 |  | 铁6 | S | TFe |  | SO3 | Na2O | CaO
十字测温19 | 焦角6 | 十字测温19 |  |  |  |  | 十字测温19 | [10 empty] | 第3环布料圈数（焦炭） |  |  |  | 炉身21600-C | 炉身21600-C | 十字测温19 | [6 empty] | 综合焦比 | 变速箱低速联接端振动A | [7 empty] | 4#烧结斗料单设定重量 |  | 排气侧振动X | 排气侧振动X | 付推温度A | 付推温度A | 付推温度A | 付推温度A | 付推温度A | 付推温度A | 付推温度A | 付推温度A | [8 empty] | 变速箱振动7 | 变速箱振动7 |  | Aad |  |  | 炉缸侧壁7.7995m温度19 | 炉缸底部5.697m温度18 | 炉腹炉腰19.895m冷却壁温度7 | R |  | 着火点 | Na2O | TFe | MNO | 温差19 | 十字测温19 | [6 empty] | 综合焦比 | 实际风速 | 热风温度 | 软水进水温度 | 冷风压力2 | 热风温度 | 冷风压力2 |  | 铁8西 |  | V2O5 |  | St.ad | St.d | Na2O
十字测温20 | 焦圈6 | 十字测温20 |  |  |  |  | 十字测温20 | [10 empty] | 第4环布料圈数（焦炭） |  |  |  | 炉身21600-D | 炉身21600-D | 十字测温20 | [6 empty] | 燃料比 | 变速箱低速联接端振动B | [7 empty] | 5#烧结斗料单设定重量 |  | 排气侧振动Y | 排气侧振动Y | 付推温度B | 付推温度B | 付推温度B | 付推温度B | 付推温度B | 付推温度B | 付推温度B | 付推温度B | [8 empty] | 变速箱振动8 | 变速箱振动8 |  | P2O5 |  |  | 炉缸侧壁7.7995m温度20 | 炉缸底部5.697m温度19 | 炉腹炉腰19.895m冷却壁温度8 | FEO |  | 化学反应性 | TFe | V2O5 | K2O | 温差20 | 十字测温20 | [6 empty] | 燃料比 | 热风温度 | 顶温东北 | 雷达DCS | 全压差 | 顶温东北 | 全压差 |  |  |  | ZGZS |  | Aad | Mt | TFe
十字测温21 | 焦角7 | 十字测温21 |  |  |  |  | 十字测温21 | [10 empty] | 第5环布料圈数（焦炭） |  |  |  | 炉身21600-E | 炉身21600-E | 十字测温21 | [6 empty] | 冶炼强度 | 风机主止推轴承温度 | [7 empty] | 料流调节阀开度设定（同装或分装焦炭） |  | 汽机轴位移1 | 汽机轴位移1 | 进气侧轴温A | 进气侧轴温A | 进气侧轴温A | 进气侧轴温A | 进气侧轴温A | 进气侧轴温A | 进气侧轴温A | 进气侧轴温A | [8 empty] | 风机主推温度A | 风机主推温度A |  | TiO2 |  |  | 炉缸侧壁7.7995m温度21 | 炉缸底部5.697m温度20 | 炉腹炉腰19.895m冷却壁温度9 |  |  | 发热值 | V2O5 | ZGZS | NA2O | 温差21 | 十字测温21 | [6 empty] | 冶炼强度 | 顶温东北 | 顶温西南 | 风口数 | 热风压力 | 顶温西南 | 热风压力 |  |  |  | K2O |  | P2O5 | CuO | V2O5
十字测温22 | 焦圈7 | 十字测温22 |  |  |  |  | 十字测温22 | [10 empty] | 第6环布料圈数（焦炭） |  |  |  | 炉身21600-F | 炉身21600-F | 十字测温22 | [6 empty] | 综合冶强 | 风机主推温度B | [7 empty] | 旋转溜槽下料起始旋转角设定（同装或分装焦炭） |  | 汽机轴位移2 | 汽机轴位移2 | 进气侧轴温B | 进气侧轴温B | 进气侧轴温B | 进气侧轴温B | 进气侧轴温B | 进气侧轴温B | 进气侧轴温B | 进气侧轴温B | [8 empty] | 风机主推温度B | 风机主推温度B |  | Vad |  |  | 炉缸侧壁7.7995m温度22 | 炉缸底部5.697m温度21 | 炉腹炉腰19.895m冷却壁温度10 |  |  | 灰熔点 | S5-10 | K2O | R | 温差22 | 十字测温22 | [6 empty] | 综合冶强 | 顶温西南 | 顶温西北 | 水温差 | 热风压力2 | 顶温西北 | 热风压力2 |  |  |  | MnO |  | TiO2 | K2O | S5-10
| 焦角8 | [16 empty] | 第7环布料圈数（焦炭） |  |  |  | 炉身21600-G | 炉身21600-G | [7 empty] | 总矿耗 | 风机副止推轴承温度 | [7 empty] | 旋转溜槽第1环布料倾角设定（同装或分装焦炭） |  | 进汽侧振动X | 进汽侧振动X | 排气侧轴温A | 排气侧轴温A | 排气侧轴温A | 排气侧轴温A | 排气侧轴温A | 排气侧轴温A | 排气侧轴温A | 排气侧轴温A | [8 empty] | 风机付推温度A | 风机付推温度A |  | CaO |  |  | 炉缸侧壁7.7995m温度23 | 炉缸底部5.697m温度22 | 炉腹炉腰19.895m冷却壁温度11 |  |  | 燃烧率 | KM | MnO | RECEIVETIME | 温差23 | [7 empty] | 总矿耗 | 顶温西北 | 顶温东南 |  | 实际风速 | 顶温东南 | 实际风速 |  |  |  | R4 |  | Vad | MnO | KM
| 焦圈8 | [16 empty] | 第8环布料圈数（焦炭） |  |  |  | 炉身21600-H | 炉身21600-H | [7 empty] | 烧结单耗 | 风机付推温度B | [7 empty] | 旋转溜槽第2环布料倾角设定（同装或分装焦炭） |  | 进汽侧振动Y | 进汽侧振动Y | 排气侧轴温B | 排气侧轴温B | 排气侧轴温B | 排气侧轴温B | 排气侧轴温B | 排气侧轴温B | 排气侧轴温B | 排气侧轴温B | [8 empty] | 风机付推温度B | 风机付推温度B |  | Na2O |  |  | 炉缸侧壁7.7995m温度24 | 炉缸底部5.697m温度23 | 炉腹炉腰19.895m冷却壁温度12 |  |  | 备注 | ZGZS | R4 | SAVETIME | 温差24 | [7 empty] | 烧结单耗 | 顶温东南 | 阻力系数 |  | 冷风温度 | 阻力系数 | 冷风温度 |  |  |  | S-10 |  | CaO | SS50-100 | ZGZS
| 矿角1 | [16 empty] | 料流调节阀开度（矿石） |  |  |  | 炉身24840-113A | 炉身24840-113A | [7 empty] | 球团单耗 | 风机进气侧轴温 | [7 empty] | 旋转溜槽第3环布料倾角设定（同装或分装焦炭） |  | 排汽侧振动X | 排汽侧振动X | 发电机轴温A | 发电机轴温A | 发电机轴温A | 发电机轴温A | 发电机轴温A | 发电机轴温A | 发电机轴温A | 发电机轴温A | [8 empty] | 进气侧轴温A | 进气侧轴温A |  | St.d |  |  | 炉缸侧壁7.7995m温度25 | 炉缸底部5.697m温度24 | 炉身下部22.30m冷却壁温度1 |  |  | Vd | K2O | S-10 | REGISTERDATE | 温差25 | [7 empty] | 球团单耗 | 阻力系数 | 鼓风湿度 |  | 热风温度 | 鼓风湿度 | 热风温度 |  |  |  | Zn |  | Na2O | FCad | K2O
| 矿圈1 | [16 empty] | 下料起始旋转角（矿石） |  |  |  | 炉身24840-113B | 炉身24840-113B | [7 empty] | 块矿单耗 | 进气侧轴温B | [7 empty] | 旋转溜槽第4环布料倾角设定（同装或分装焦炭） |  | 排汽侧振动Y | 排汽侧振动Y | 发电机轴温B | 发电机轴温B | 发电机轴温B | 发电机轴温B | 发电机轴温B | 发电机轴温B | 发电机轴温B | 发电机轴温B | [8 empty] | 进气侧轴温B | 进气侧轴温B |  | CSR |  |  | 炉缸侧壁7.7995m温度26 | 炉缸底部5.697m温度25 | 炉身下部22.30m冷却壁温度2 |  |  |  | MnO | Zn | LAB | 温差26 | [7 empty] | 块矿单耗 | 鼓风湿度 | 设定喷煤量 |  | 顶温东北 | 设定喷煤量 | 顶温东北 |  |  |  | Al2O3 |  | St.d | Vd | MnO
| 矿角2 | [16 empty] | 第1环布料倾角（矿石） |  |  |  | 炉身24840-113C | 炉身24840-113C | [7 empty] | 块矿比 | 风机排气侧轴温 | [7 empty] | 旋转溜槽第5环布料倾角设定（同装或分装焦炭） |  | 风机主推温度A | 风机主推温度A | 发电机定子温度A | 发电机定子温度A | 发电机定子温度A | 发电机定子温度A | 发电机定子温度A | 发电机定子温度A | 发电机定子温度A | 发电机定子温度A | [8 empty] | 排气侧轴温A | 排气侧轴温A |  | Mt |  |  | 炉缸侧壁7.7995m温度27 | 炉缸底部5.697m温度26 | 炉身下部22.30m冷却壁温度3 |  |  |  | R4 | Al2O3 | P2O5 | 温差27 | [7 empty] | 块矿比 | 设定喷煤量 | 上小时喷煤量 |  | 顶温西南 | 上小时喷煤量 | 顶温西南 |  |  |  | FeO |  | CSR | Al2O3 | R4
| 矿圈2 | [16 empty] | 第2环布料倾角（矿石） |  |  |  | 炉身24840-113D | 炉身24840-113D | [7 empty] | 球比 | 排气侧轴温B | [7 empty] | 旋转溜槽第6环布料倾角设定（同装或分装焦炭） |  | 风机主推温度B | 风机主推温度B | 发电机定子温度B | 发电机定子温度B | 发电机定子温度B | 发电机定子温度B | 发电机定子温度B | 发电机定子温度B | 发电机定子温度B | 发电机定子温度B | [8 empty] | 排气侧轴温B | 排气侧轴温B |  | S-10 |  |  | 炉缸侧壁7.7995m温度28 | 炉缸底部6.0975m温度1 | 炉身下部22.30m冷却壁温度4 |  |  |  | Zn | FeO | V2O5 | 温差28 | [7 empty] | 球比 | 上小时实际喷煤量 |  |  | 顶温西北 |  | 顶温西北 |  |  |  | S |  | Mt | Fe2O3 | Zn
| 矿角3 | [16 empty] | 第3环布料倾角（矿石） |  |  |  | 炉身24840-114E | 炉身24840-114E | [7 empty] | 烧比 | 变速箱轴承温度1 | [7 empty] | 旋转溜槽第7环布料倾角设定（同装或分装焦炭） |  | 风机付推温度A | 风机付推温度A | 发电机定子温度C | 发电机定子温度C | 发电机定子温度C | 发电机定子温度C | 发电机定子温度C | 发电机定子温度C | 发电机定子温度C | 发电机定子温度C | [8 empty] | 变速箱温度1 | 变速箱温度1 |  | CuO |  |  | 炉缸侧壁7.7995m温度29 | 炉缸底部6.0975m温度2 | 炉身下部22.30m冷却壁温度5 |  |  |  | S+25 | S | DATATYPE | 温差29 | [7 empty] | 烧比 |  |  |  | 顶温东南 |  | 顶温东南 |  |  |  | SiO2 |  | S-10 | SiO2 | S+25
| 矿圈3 | [16 empty] | 第4环布料倾角（矿石） |  |  |  | 炉身24840-114F | 炉身24840-114F | [7 empty] | 焦炭负荷 | 变速箱高速端轴承温度备1 | [7 empty] | 旋转溜槽第8环布料倾角设定（同装或分装焦炭） |  | 风机付推温度B | 风机付推温度B | 冷却器出口油温 | 冷却器出口油温 | 冷却器出口油温 | 冷却器出口油温 | 冷却器出口油温 | 冷却器出口油温 | 冷却器出口油温 | 冷却器出口油温 | [8 empty] | 变速箱温度2 | 变速箱温度2 |  | K2O |  |  | 炉缸侧壁7.7995m温度30 | 炉缸底部6.498m温度1 | 炉身下部22.30m冷却壁温度6 |  |  |  | Al2O3 | SiO2 | FEO | 温差30 | [7 empty] | 焦炭负荷 |  |  |  | 顶温下降管 |  | 顶温下降管 | [5 empty] | CuO | SS+50 | Al2O3
| 矿角4 | [16 empty] | 第5环布料倾角（矿石） |  |  |  | 炉身24840-114G | 炉身24840-114G | [7 empty] | 综合负荷 | 变速箱轴承温度2 | [7 empty] | 旋转溜槽第9环布料倾角设定（同装或分装焦炭） |  | 进气侧轴温A | 进气侧轴温A | 润滑油压力1 | 润滑油压力1 | 润滑油压力1 | 润滑油压力1 | 润滑油压力1 | 润滑油压力1 | 润滑油压力1 | 润滑油压力1 | [8 empty] | 变速箱温度3 | 变速箱温度3 |  | MnO |  |  | 炉缸侧壁7.7995m温度31 | 炉缸底部6.498m温度2 | 炉身下部22.30m冷却壁温度7 |  |  |  | FeO |  | CONSIGNDEPT | 预留1 | [7 empty] | 综合负荷 |  |  |  | 阻力系数 |  | 阻力系数 | [5 empty] | K2O | FRZ | FeO
| 矿圈4 | [16 empty] | 第6环布料倾角（矿石） |  |  |  | 炉身24840-114H | 炉身24840-114H | [7 empty] | 熔剂单耗 | 变速箱高速端轴承温度备2 | [7 empty] | 旋转溜槽第10环布料倾角设定（同装或分装焦炭） |  | 进气侧轴温B | 进气侧轴温B | 润滑油压力2 | 润滑油压力2 | 润滑油压力2 | 动力油压力1 | 润滑油压力2 | 润滑油压力2 | 润滑油压力2 | 润滑油压力2 | [8 empty] | 变速箱温度4 | 变速箱温度4 |  | S+60 |  |  | 炉缸侧壁7.7995m温度32 | 炉缸底部6.498m温度3 | 炉身下部22.30m冷却壁温度8 |  |  |  | S |  | DATAKIND | 预留2 | [7 empty] | 熔剂单耗 |  |  |  | 鼓风湿度 |  | 鼓风湿度 | [5 empty] | MnO | KMZS | S
| 矿角5 | [16 empty] | 第7环布料倾角（矿石） |  |  |  | 炉身28600-115A | 炉身28600-115A | [7 empty] | NO | 变速箱轴承温度3 | [7 empty] | 旋转溜槽第1环布料圈数设定（同装或分装焦炭） |  | 排气侧轴温A | 排气侧轴温A | 润滑油压力3 | 润滑油压力3 | 润滑油压力3 | 润滑油箱液位 | 润滑油压力3 | 润滑油压力3 | 润滑油压力3 | 润滑油压力3 | [8 empty] | 变速箱温度5 | 变速箱温度5 |  | S-25 |  |  | 炉缸侧壁7.7995m温度33 | 炉缸底部6.498m温度4 | 炉身下部22.30m冷却壁温度9 |  |  |  | S10-16 |  | FE2O3 | 预留3 | [7 empty] | NO |  |  |  | 设定喷煤量 |  | 设定喷煤量 | [5 empty] | S+60 | ZHD | S10-16
| 矿圈5 | [16 empty] | 第8环布料倾角（矿石） |  |  |  | 炉身28600-115B | 炉身28600-115B | [7 empty] | 截面利用系数 | 变速箱低速端轴承温度备1 | [7 empty] | 旋转溜槽第2环布料圈数设定（同装或分装焦炭） |  | 排气侧轴温B | 排气侧轴温B | 动力油压力1 | 动力油压力1 | 动力油压力1 | 动力油箱液位 | 动力油压力1 | 动力油压力1 | 动力油压力1 | 动力油压力1 | [8 empty] | 变速箱温度6 | 变速箱温度6 |  | FCad |  |  | 炉缸侧壁7.7995m温度34 | 炉缸底部6.498m温度5 | 炉身下部22.30m冷却壁温度10 |  |  |  | SiO2 |  | CAANDMG | 预留4 | [7 empty] | 截面利用系数 |  |  |  | 本小时实际喷煤量 |  | 本小时实际喷煤量 | [5 empty] | S-25 | HXFYX | SiO2
| 矿角6 | [16 empty] | 第1环布料圈数（矿石） |  |  |  | 炉身28600-115C | 炉身28600-115C | [7 empty] | 焦比2 | 变速箱轴承温度4 | [7 empty] | 旋转溜槽第3环布料圈数设定（同装或分装焦炭） |  | 汽机主推温度A | 汽机主推温度A | 动力油压力2 | 动力油压力2 | 动力油压力2 | 氮气流量 | 动力油压力2 | 动力油压力2 | 动力油压力2 | 动力油压力2 | [8 empty] | 变速箱温度7 | 变速箱温度7 |  | M10 |  |  | 炉缸侧壁7.7995m温度35 | 炉缸底部6.498m温度6 | 炉身下部22.30m冷却壁温度11 | [5 empty] | PUBLISHFLAG | 预留5 | [7 empty] | 焦比2 |  |  |  | 上小时实际喷煤量 |  | 上小时实际喷煤量 | [5 empty] | FCad | HRD
| 矿圈6 | [16 empty] | 第2环布料圈数（矿石） |  |  |  | 炉身28600-115D | 炉身28600-115D | [8 empty] | 变速箱低速端轴承温度备2 | [7 empty] | 旋转溜槽第4环布料圈数设定（同装或分装焦炭） |  | 汽机主推温度B | 汽机主推温度B | 动力油压力3 | 动力油压力3 | 动力油压力3 | 有功功率 | 动力油压力3 | 动力油压力3 | 动力油压力3 | 动力油压力3 | [8 empty] | 变速箱温度8 | 变速箱温度8 |  | Vd |  |  | 炉缸侧壁7.7995m温度36 | 炉缸底部6.498m温度7 | 炉身下部22.30m冷却壁温度12 | [5 empty] | OPERATOR | 预留6 | [19 empty] | M10 | RSL
| 矿角7 | [16 empty] | 第3环布料圈数（矿石） |  |  |  | 炉身28600-116E | 炉身28600-116E | [8 empty] | 变速箱温度9 | [7 empty] | 旋转溜槽第5环布料圈数设定（同装或分装焦炭） |  | 汽机付推温度A | 汽机付推温度A | 润滑油箱液位 | 润滑油箱液位 | 润滑油箱液位 | 减压阀FV401 | 润滑油箱液位 | 润滑油箱液位 | 润滑油箱液位 | 润滑油箱液位 | [8 empty] | 变速箱温度9 | 变速箱温度9 |  | Al2O3 |  |  | 炉缸侧壁8.200m温度1 | 炉缸底部6.498m温度8 | 炉身中上部25.57m冷却壁温度1 | [5 empty] | ASSESSFLAG | 预留7 | [19 empty] | Vd
| 矿圈7 | [16 empty] | 第4环布料圈数（矿石） |  |  |  | 炉身28600-116F | 炉身28600-116F | [8 empty] | 变速箱温度10 | [7 empty] | 旋转溜槽第6环布料圈数设定（同装或分装焦炭） |  | 汽机付推温度B | 汽机付推温度B | 动力油箱液位 | 动力油箱液位 | 动力油箱液位 | 减压阀FV402 | 动力油箱液位 | 动力油箱液位 | 动力油箱液位 | 动力油箱液位 | [8 empty] | 变速箱温度10 | 变速箱温度10 |  | Fe2O3 |  |  | 炉缸侧壁8.200m温度2 | 炉缸底部6.498m温度9 | 炉身中上部25.57m冷却壁温度2 | [6 empty] | 预留8 | [19 empty] | Al2O3
| 矿角8 | [16 empty] | 第5环布料圈数（矿石） |  |  |  | 炉身28600-116G | 炉身28600-116G | [8 empty] | 电机轴承温度1 | [7 empty] | 旋转溜槽第7环布料圈数设定（同装或分装焦炭） |  | 进汽侧轴温A | 进汽侧轴温A | 氮气压力 | 氮气压力 | 氮气压力 | 减压阀FV403 | 氮气压力 | 氮气压力 | 氮气压力 | 氮气压力 | [8 empty] | 电机轴承温度1 | 电机轴承温度1 |  | SiO2 |  |  | 炉缸侧壁8.200m温度3 | 炉缸底部6.498m温度10 | 炉身中上部25.57m冷却壁温度3 | [6 empty] | 预留9 | [19 empty] | Fe2O3
| 矿圈8 | [16 empty] | 第6环布料圈数（矿石） |  |  |  | 炉身28600-116H | 炉身28600-116H | [8 empty] | 电机轴承温度2 | [7 empty] | 旋转溜槽第8环布料圈数设定（同装或分装焦炭） |  | 进汽侧轴温B | 进汽侧轴温B | 氮气流量 | 氮气流量 | 氮气流量 | 快切阀动力油压力 | 氮气流量 | 氮气流量 | 氮气流量 | 氮气流量 | [8 empty] | 电机轴承温度2 | 电机轴承温度2 |  |  |  |  | 炉缸侧壁8.200m温度4 | 炉缸底部6.498m温度11 | 炉身中上部25.57m冷却壁温度4 | [6 empty] | 预留10 | [19 empty] | SiO2
| 焦角平均 | [16 empty] | 第7环布料圈数（矿石） | [13 empty] | 电机定子温度1 | [7 empty] | 旋转溜槽第9环布料圈数设定（同装或分装焦炭） |  | 排汽侧轴温A | 排汽侧轴温A | 有功功率 | 有功功率 | 有功功率 | 旁通阀FV106开度 | 有功功率 | 有功功率 | 有功功率 | 有功功率 | [8 empty] | 定子温度1 | 定子温度1 |  |  |  |  | 炉缸侧壁8.200m温度5 | 炉缸底部6.498m温度12 | 炉身中上部25.57m冷却壁温度5
| 矿角平均 | [16 empty] | 第8环布料圈数（矿石） | [13 empty] | 电机定子温度2 | [7 empty] | 旋转溜槽第10环布料圈数设定（同装或分装焦炭） |  | 排汽侧轴温B | 排汽侧轴温B | 发电机电压 | 发电机电压 | 发电机电压 | 旁通阀FV107开度 | 发电机电压 | 发电机电压 | 发电机电压 | 发电机电压 | [8 empty] | 定子温度2 | 定子温度2 |  |  |  |  | 炉缸侧壁8.200m温度6 | 炉缸底部6.498m温度13 | 炉身中上部25.57m冷却壁温度6
| 矿批 | [30 empty] | 电机定子温度3 | [7 empty] | 料流调节阀开度设定（分装矿石） |  | 冷却器出口油温 | 冷却器出口油温 | 发电机电流A | 发电机电流A | 发电机电流A | 透平入口压力 | 发电机电流A | 发电机电流A | 发电机电流A | 发电机电流A | [8 empty] | 定子温度3 | 定子温度3 |  |  |  |  | 炉缸侧壁8.200m温度7 | 炉缸底部6.498m温度14 | 炉身中上部25.57m冷却壁温度7
| 角度差 | [30 empty] | 润滑油冷油器后供油温度 | [7 empty] | 旋转溜槽下料起始旋转角设定（分装矿石） |  | 润滑油压力1 | 润滑油压力1 | 发电机电流B | 发电机电流B | 发电机电流B | 透平入口温度 | 发电机电流B | 发电机电流B | 发电机电流B | 发电机电流B | [8 empty] | 冷却器出口油温 | 冷却器出口油温 |  |  |  |  | 炉缸侧壁8.200m温度8 | 炉缸底部6.498m温度15 | 炉身中上部25.57m冷却壁温度8
| 焦批 | [30 empty] | 润滑油供油压力 | [7 empty] | 旋转溜槽第1环布料倾角设定（分装矿石） |  | 润滑油压力2 | 润滑油压力2 | 发电机电流C | 发电机电流C | 发电机电流C | 润滑油站油箱温度 | 发电机电流C | 发电机电流C | 发电机电流C | 发电机电流C | [8 empty] | 润滑油压力1 | 润滑油压力1 |  |  |  |  | 炉缸侧壁8.200m温度9 | 炉缸底部6.498m温度16 | 炉身中上部27.55m冷却壁温度1
[32 empty] | 润滑油压力2 | [7 empty] | 旋转溜槽第2环布料倾角设定（分装矿石） |  | 润滑油压力3 | 润滑油压力3 | 减压阀FV401 | 预留1 | 预留1 | 动力油站油箱温度 | 预留1 | 预留1 | 减压阀FV401 | 静叶开度设定 | [8 empty] | 润滑油压力2 | 润滑油压力2 |  |  |  |  | 炉缸侧壁8.200m温度10 | 炉缸底部6.498m温度17 | 炉身中上部27.55m冷却壁温度2
[32 empty] | 润滑油压力3 | [7 empty] | 旋转溜槽第3环布料倾角设定（分装矿石） |  | 速关油压 | 速关油压 | 减压阀FV402 | 预留2 | 预留2 | 静叶开度设定 | 预留2 | 预留2 | 减压阀FV402 | 透平入口压力 | [8 empty] | 润滑油压力3 | 润滑油压力3 |  |  |  |  | 炉缸侧壁8.200m温度11 | 炉缸底部6.498m温度18 | 炉身中上部27.55m冷却壁温度3
[32 empty] | 动力油总管压力 | [7 empty] | 旋转溜槽第4环布料倾角设定（分装矿石） |  | 调节油压 | 调节油压 | 减压阀FV403 | 预留3 | 预留3 | 旁通阀106开度设定 | 预留3 | 预留3 | 减压阀FV403 | 透平入口温度 | [8 empty] | 动力油压力1 | 动力油压力1 |  |  |  |  | 炉缸侧壁8.200m温度12 | 炉缸底部6.498m温度19 | 炉身中上部27.55m冷却壁温度4
[32 empty] | 动力油压力2 | [7 empty] | 旋转溜槽第5环布料倾角设定（分装矿石） |  | 二次油压 | 二次油压 | 快切阀动力油压力 | 预留4 | 预留4 | 旁通阀107开度设定 | 预留4 | 预留4 | 减压阀FV405 | 透平机转速1 | [8 empty] | 动力油压力2 | 动力油压力2 |  |  |  |  | 炉缸侧壁8.200m温度13 | 炉缸底部6.498m温度20 | 炉身中上部27.55m冷却壁温度5
[32 empty] | 动力油压力3 | [7 empty] | 旋转溜槽第6环布料倾角设定（分装矿石） |  | 动力油压力1 | 动力油压力1 | 旁通阀FV106开度 | 预留5 | 预留5 | 发电机前轴振动 | 预留5 | 预留5 | 快切阀动力油压力 | CO浓度测点1 | [8 empty] | 动力油压力3 | 动力油压力3 |  |  |  |  | 炉缸侧壁8.200m温度14 | 炉缸底部6.498m温度21 | 炉身中上部27.55m冷却壁温度6
[32 empty] | 润滑油箱液位 | [7 empty] | 旋转溜槽第7环布料倾角设定（分装矿石） |  | 动力油压力2 | 动力油压力2 | 旁通阀FV107开度 | 预留6 | 预留6 | 发电机后轴振动 | 预留6 | 预留6 | 旁通阀FV106开度 | CO浓度测点2 | [8 empty] | 润滑油液位 | 润滑油液位 |  |  |  |  | 炉缸侧壁8.200m温度15 | 炉缸底部6.498m温度22 | 炉身中上部27.55m冷却壁温度7
[32 empty] | 动力油箱液位 | [7 empty] | 旋转溜槽第8环布料倾角设定（分装矿石） |  | 动力油压力3 | 动力油压力3 | 透平入口压力 | 预留7 | 预留7 | 透平转速1 | 预留7 | 预留7 | 旁通阀FV107开度 | CO浓度测点3 | [8 empty] | 动力油箱液位 | 动力油箱液位 |  |  |  |  | 炉缸侧壁8.200m温度16 | 炉缸底部6.498m温度23 | 炉身中上部27.55m冷却壁温度8
[32 empty] | 压缩空气压力 | [7 empty] | 旋转溜槽第9环布料倾角设定（分装矿石） |  | 润滑油箱液位 | 润滑油箱液位 | 透平入口温度 | 预留8 | 预留8 | 透平转速2 | 预留8 | 预留8 | 透平入口压力 | CO浓度测点4 | [8 empty] | 气源压力 | 气源压力 |  |  |  |  | 炉缸侧壁8.200m温度17 | 炉缸底部6.498m温度24 | 炉身中上部29.53m冷却壁温度1
[32 empty] | 风机进气温度 | [7 empty] | 旋转溜槽第10环布料倾角设定（分装矿石） |  | 润滑油液位 | 润滑油液位 | 润滑油站油箱温度 | 预留9 | 预留9 | 透平转速3 | 预留9 | 预留9 | 透平入口温度 | CO浓度测点5 | [8 empty] | 进气温度 | 进气温度 |  |  |  |  | 炉缸侧壁8.200m温度18 | 炉缸底部6.498m温度25 | 炉身中上部29.53m冷却壁温度2
[32 empty] | 风机入口过滤器压差 | [7 empty] | 旋转溜槽第1环布料圈数设定（分装矿石） |  | 动力油箱液位 | 动力油箱液位 | 动力油站油箱温度 | 预留10 | 预留10 | 透平转速4 | 预留10 | 预留10 | 润滑油站油箱温度 | 减压阀开度FV401 | [8 empty] | 过滤器差压 | 过滤器差压 |  |  |  |  | 炉缸侧壁8.200m温度19 | 炉缸底部6.498m温度26 | 炉身中上部29.53m冷却壁温度3
[32 empty] | 主电机电流 | [7 empty] | 旋转溜槽第2环布料圈数设定（分装矿石） |  | 气源压力 | 气源压力 | 静叶开度设定 | 预留11 | 预留11 | 透平转速5 | 预留11 | 预留11 | 动力油站油箱温度 | 减压阀开度FV402 | [8 empty] | 主电机电流 | 主电机电流 |  |  |  |  | 炉缸侧壁8.200m温度20 | 炉缸底部6.498m温度27 | 炉身中上部29.53m冷却壁温度4
[32 empty] | 静叶手动调节设定值 | [7 empty] | 旋转溜槽第3环布料圈数设定（分装矿石） |  | 过滤器差压 | 过滤器差压 | 106旁通阀开度设定 | 预留12 | 预留12 | 煤气含尘量 | 预留12 | 预留12 | 静叶开度设定 | 减压阀开度FV403 | [8 empty] | 静叶手动阀调节设定值 | 静叶手动阀调节设定值 |  |  |  |  | 炉缸侧壁8.200m温度21 | 炉缸底部6.498m温度28 | 炉身中上部29.53m冷却壁温度5
[32 empty] | 1#防喘阀阀位 | [7 empty] | 旋转溜槽第4环布料圈数设定（分装矿石） |  | 1#防喘手动控制 | 1#防喘阀 | 107旁通阀开度设定 | 预留13 | 预留13 | 快切阀压力 | 预留13 | 预留13 | 106旁通阀开度设定 | 减压阀开度FV405 | [8 empty] | 1#防喘阀阀位 | 1#防喘阀阀位 |  |  |  |  | 炉缸侧壁8.200m温度22 | 炉缸底部6.498m温度29 | 炉身中上部29.53m冷却壁温度6
[32 empty] | 1#防喘手动控制 | [7 empty] | 旋转溜槽第5环布料圈数设定（分装矿石） |  | 1#防喘阀阀位 | 2#防喘阀 | 发电机前轴振动 | 预留14 | 预留14 | 润滑油总管温度 | 预留14 | 预留14 | 107旁通阀开度设定 | 106旁通阀开度 | [8 empty] | 1#防喘阀手动控制 | 1#防喘阀手动控制 |  |  |  |  | 炉缸侧壁8.200m温度23 | 炉缸底部6.498m温度30 | 炉身中上部29.53m冷却壁温度7
[32 empty] | 动力油箱油温 | [7 empty] | 旋转溜槽第6环布料圈数设定（分装矿石） |  | 动力油箱油温 | 进气温度 | 发电机后轴振动 | 预留15 | 预留15 | TRT电机定子温度1 | 预留15 | 预留15 | 发电机前轴振动 | 107旁通阀开度 | [8 empty] | 动力油箱油温 | 动力油箱油温 |  |  |  |  | 炉缸侧壁8.200m温度24 | 炉缸底部6.498m温度31 | 炉身中上部29.53m冷却壁温度8
[32 empty] | 润滑油箱温度 | [7 empty] | 旋转溜槽第7环布料圈数设定（分装矿石） |  | 风机喉部差压 | 排气温度 | 透平转速1 | 预留16 | 预留16 | TRT电机定子温度2 | 预留16 | 预留16 | 发电机后轴振动 | 106旁通阀开度设定 | [8 empty] | 润滑油箱油温 | 润滑油箱油温 |  |  |  |  | 炉缸侧壁8.200m温度25 | 炉缸底部6.498m温度32 | 炉身中上部31.51m冷却壁温度1
[32 empty] | 电机出风温度 | [7 empty] | 旋转溜槽第8环布料圈数设定（分装矿石） |  | 防喘阀2#开度 | 送风温度 | 透平转速2 | 预留17 | 预留17 | TRT电机定子温度3 | 预留17 | 预留17 | 透平转速1 | 107旁通阀开度设定 | [8 empty] | 电机出风温度 | 电机出风温度 |  |  |  |  | 炉缸侧壁8.200m温度26 | 炉缸底部6.498m温度33 | 炉身中上部31.51m冷却壁温度2
[40 empty] | 旋转溜槽第9环布料圈数设定（分装矿石） |  | 静叶手动阀调节设定值 | 静叶设定值 | 透平转速3 | 预留18 | 预留18 | TRT电机定子温度4 | 预留18 | 预留18 | 透平转速2 | 入口插板阀关到位 | [8 empty] | 排气温度 | 排气温度 |  |  |  |  | 炉缸侧壁8.200m温度27 | 炉缸底部6.498m温度34 | 炉身中上部31.51m冷却壁温度3
[40 empty] | 旋转溜槽第10环布料圈数设定（分装矿石） |  |  | 预留7 | 透平转速4 | 预留19 | 预留19 | TRT电机定子温度5 | 预留19 | 预留19 | 煤气含尘量 | 入口插板阀开到位 | [8 empty] | 防喘阀2#开度 | 防喘阀2#开度 |  |  |  |  | 炉缸侧壁8.200m温度28 | 炉缸底部6.498m温度35 | 炉身中上部31.51m冷却壁温度4
[40 empty] | 1#焦炭斗放料顺序 |  |  | 预留8 | 透平转速5 | 预留20 | 预留20 | TRT电机定子温度6 | 预留20 | 预留20 | 快切阀压力 | 入口蝶阀关到位 | [8 empty] | 轴流静叶开度 | 轴流静叶开度 |  |  |  |  | 炉缸侧壁8.200m温度29 | 炉缸底部6.498m温度36 | 炉身中上部31.51m冷却壁温度5
[40 empty] | 2#焦炭斗放料顺序 |  |  | 预留9 | 煤气含尘量 | 预留21 | 预留21 | 发电机铁芯温度1 | 预留21 | 预留21 | 润滑油总管温度 | 入口蝶阀开到位 | [14 empty] | 炉缸侧壁8.200m温度30 | 炉缸底部6.498m温度37 | 炉身中上部31.51m冷却壁温度6
[40 empty] | 3#焦炭斗放料顺序 |  |  | 预留10 | 快切阀压力 | 预留22 | 预留22 | 发电机铁芯温度2 | 预留22 | 预留22 | TRT电机定子温度1 | 出口插板阀关到位 | [14 empty] | 炉缸侧壁8.200m温度31 | 炉缸底部6.498m温度38 | 炉身中上部31.51m冷却壁温度7
[40 empty] | 4#焦炭斗放料顺序 |  |  | 预留11 | 润滑油总管温度 | 预留23 | 预留23 | 发电机铁芯温度3 | 预留23 | 预留23 | TRT电机定子温度2 | 出口插板阀开到位 | [14 empty] | 炉缸侧壁8.200m温度32 | 炉缸底部6.498m温度39 | 炉身中上部31.51m冷却壁温度8
[40 empty] | 5#焦炭斗放料顺序 |  |  | 预留12 | TRT电机定子温度1 | 预留24 | 预留24 | 发电机铁芯温度4 | 预留24 | 预留24 | TRT电机定子温度3 | 出口蝶阀关到位 | [14 empty] | 炉缸侧壁8.200m温度33 | 炉缸底部6.498m温度40 | 炉身中上部33.49m冷却壁温度1
[40 empty] | 6#焦炭斗放料顺序 |  |  | 预留13 | TRT电机定子温度2 | 预留25 | 预留25 | 发电机铁芯温度5 | 预留25 | 预留25 | TRT电机定子温度4 | 出口蝶阀开到位 | [14 empty] | 炉缸侧壁8.200m温度34 | 炉缸底部6.498m温度41 | 炉身中上部33.49m冷却壁温度2
[40 empty] | 7#焦炭斗放料顺序 |  |  | 预留14 | TRT电机定子温度3 | 预留26 | 预留26 | 发电机铁芯温度6 | 预留26 | 预留26 | 发电机铁芯温度1 | 快切阀关到位 | [14 empty] | 炉缸侧壁8.200m温度35 | 炉缸底部6.498m温度42 | 炉身中上部33.49m冷却壁温度3
[40 empty] | 8#焦炭斗放料顺序 |  |  | 预留15 | TRT电机定子温度4 | 预留27 | 预留27 | 顶压测量值3 | 预留27 | 预留27 | 发电机铁芯温度2 | 快切阀开到位 | [14 empty] | 炉缸侧壁8.200m温度36 | 炉缸底部6.498m温度43 | 炉身中上部33.49m冷却壁温度4
[40 empty] | 9#焦炭斗放料顺序 |  |  | 预留16 | TRT电机定子温度5 | 预留28 | 预留28 | 顶压调节范围 | 预留28 | 预留28 | 发电机铁芯温度3 | 发电机铁芯温度1 | [14 empty] | 炉缸侧壁8.7005m温度1 | 炉缸底部6.498m温度44 | 炉身中上部33.49m冷却壁温度5
[40 empty] | 10#焦炭斗放料顺序 |  |  | 预留17 | TRT电机定子温度6 | 预留29 | 预留29 | 热风压力值 | 预留29 | 预留29 | 发电机铁芯温度4 | 发电机铁芯温度2 | [14 empty] | 炉缸侧壁8.7005m温度2 | 炉缸底部6.498m温度45 | 炉身中上部33.49m冷却壁温度6
[40 empty] | 焦丁斗放料顺序 |  |  | 预留18 | 发电机铁芯温度1 | 预留30 | 预留30 | 减压阀V405开度 | 预留30 | 预留30 | 热风压力值 | 发电机铁芯温度3 | [14 empty] | 炉缸侧壁8.7005m温度3 | 炉缸底部6.498m温度46 | 炉身中上部33.49m冷却壁温度7
[40 empty] | 熔剂斗放料顺序 |  |  | 预留19 | 发电机铁芯温度2 | 预留31 | 预留31 | 发电机无功功率 | 预留31 | 预留31 | 发电机电压AB | TRT动力油站油箱温度 | [14 empty] | 炉缸侧壁8.7005m温度4 | 炉缸底部6.498m温度47 | 炉身中上部33.49m冷却壁温度8
[40 empty] | 块矿斗放料顺序 |  |  | 预留20 | 发电机铁芯温度3 | 预留32 | 预留32 | 发电机电压AB | 预留32 | 预留32 | 发电机电压BC | TRT润滑油站油箱温度 | [14 empty] | 炉缸侧壁8.7005m温度5 | 炉缸底部6.498m温度48 | 炉身中上部35.45m冷却壁温度1
[40 empty] | 1#球团斗放料顺序 |  |  | 预留21 | 发电机铁芯温度4 | 预留33 | 预留33 | 发电机电压BC | 预留33 | 预留33 | 发电机电压CA | TRT快切阀压力 | [14 empty] | 炉缸侧壁8.7005m温度6 | 炉缸底部6.498m温度49 | 炉身中上部35.45m冷却壁温度2
[40 empty] | 2#球团斗放料顺序 |  |  | 预留22 | 发电机铁芯温度5 | 预留34 | 预留34 | 发电机电压CA | 预留34 | 预留34 | 入口蝶阀开到位 | 透平出口压力 | [14 empty] | 炉缸侧壁8.7005m温度7 | 炉缸底部6.498m温度50 | 炉身中上部35.45m冷却壁温度3
[40 empty] | 1#烧结斗放料顺序 |  |  | 预留23 | 发电机铁芯温度6 | 预留35 | 预留35 | 发电机电压AN | 预留35 | 预留35 | 入口蝶阀关到位 | 透平出口温度 | [14 empty] | 炉缸侧壁8.7005m温度8 | 炉缸底部6.898m温度1 | 炉身中上部35.45m冷却壁温度4
[40 empty] | 2#烧结斗放料顺序 |  |  | 预留24 |  | 预留36 | 预留36 | 发电机电压BN | 预留36 | 预留36 | 入口插板阀开到位 | 热风压力 | [14 empty] | 炉缸侧壁8.7005m温度9 | 炉缸底部6.898m温度2 | 炉身中上部35.45m冷却壁温度5
[40 empty] | 3#烧结斗放料顺序 |  |  | 预留25 |  | 预留37 | 预留37 | 发电机电压CN | 预留37 | 预留37 | 入口插板阀关到位 | 顶压调节范围 | [14 empty] | 炉缸侧壁8.7005m温度10 | 炉缸底部6.898m温度3 | 炉身中上部35.45m冷却壁温度6
[40 empty] | 4#烧结斗放料顺序 |  |  | 预留26 |  | 预留38 | 预留38 | 发电机电流A | 预留38 | 预留38 | 出口蝶阀开到位 | 预留38 | [14 empty] | 炉缸侧壁8.7005m温度11 | 炉缸底部6.898m温度4 | 炉身中上部35.45m冷却壁温度7
[40 empty] | 5#烧结斗放料顺序 |  |  | 预留27 |  | 预留39 | 预留39 | 发电机电流B | 预留39 | 预留39 | 出口蝶阀关到位 | 预留39 | [14 empty] | 炉缸侧壁8.7005m温度12 | 炉缸底部6.898m温度5 | 炉身中上部35.45m冷却壁温度8
[43 empty] | 预留28 |  | 预留40 | 预留40 | 发电机电流C | 预留40 | 预留40 | 出口插板阀开到位 | 预留40 | [14 empty] | 炉缸侧壁8.7005m温度13 | 炉缸底部6.898m温度6 | 炉身中上部35.47m冷却壁温度1
[43 empty] | 预留29 |  | 预留41 | 预留41 | 励磁电流 | 预留41 | 预留41 | 出口插板阀关到位 | 预留41 | [14 empty] | 炉缸侧壁8.7005m温度14 | 炉缸底部6.898m温度7 | 炉身中上部35.47m冷却壁温度2
[43 empty] | 预留30 |  | 预留42 | 预留42 | 励磁电压 | 预留42 | 预留42 | 快切阀开到位 | 预留42 | [14 empty] | 炉缸侧壁8.7005m温度15 | 炉缸底部6.898m温度8 | 炉身中上部35.47m冷却壁温度3
[43 empty] | 预留31 |  | 预留43 | 预留43 | 励磁瓦温 | 预留43 | 预留43 | 快切阀关到位 | 预留43 | [14 empty] | 炉缸侧壁8.7005m温度16 | 炉缸底部6.898m温度9 | 炉身中上部35.47m冷却壁温度4
[43 empty] | 预留32 |  | 预留44 | 预留44 | 入口蝶阀开到位 | 预留44 | 预留44 | CO浓度1 | 预留44 | [14 empty] | 炉缸侧壁8.7005m温度17 | 炉缸底部6.898m温度10 | 炉身中上部35.47m冷却壁温度5
[43 empty] | 预留33 |  | 预留45 | 预留45 | 入口蝶阀关到位 | 预留45 | 预留45 | CO浓度2 | 预留45 | [14 empty] | 炉缸侧壁8.7005m温度18 | 炉缸底部6.898m温度11 | 炉身中上部35.47m冷却壁温度6
[43 empty] | 预留34 |  | 预留46 | 预留46 | 入口插板阀开到位 | 预留46 | 预留46 | CO浓度3 | 预留46 | [14 empty] | 炉缸侧壁8.7005m温度19 | 炉缸底部6.898m温度12 | 炉身中上部35.47m冷却壁温度7
[43 empty] | 预留35 |  | 预留47 | 预留47 | 入口插板阀关到位 | 预留47 | 预留47 | CO浓度4 | 预留47 | [14 empty] | 炉缸侧壁8.7005m温度20 | 炉缸底部6.898m温度13 | 炉身中上部35.47m冷却壁温度8
[43 empty] | 预留36 |  | 预留48 | 预留48 | 出口蝶阀开到位 | 预留48 | 预留48 | CO浓度5 | 预留48 | [14 empty] | 炉缸侧壁8.7005m温度21 | 炉缸底部6.898m温度14
[43 empty] | 预留37 |  | 预留49 | 预留49 | 出口蝶阀关到位 | 预留49 | 预留49 | 预留49 | 预留49 | [14 empty] | 炉缸侧壁8.7005m温度22 | 炉缸底部6.898m温度15
[43 empty] | 预留38 |  | 预留50 | 预留50 | 出口插板阀开到位 | 预留50 | 预留50 | 预留50 | 预留50 | [14 empty] | 炉缸侧壁8.7005m温度23 | 炉缸底部6.898m温度16
[43 empty] | 预留39 |  |  |  | 出口插板阀关到位 | [18 empty] | 炉缸侧壁8.7005m温度24 | 炉缸底部6.898m温度17
[43 empty] | 预留40 |  |  |  | 快切阀开到位 | [18 empty] | 炉缸侧壁8.7005m温度25 | 炉缸底部6.898m温度18
[43 empty] | 预留41 |  |  |  | 快切阀关到位 | [18 empty] | 炉缸侧壁8.7005m温度26 | 炉缸底部6.898m温度19
[43 empty] | 预留42 |  |  |  | CO浓度1 | [18 empty] | 炉缸侧壁8.7005m温度27 | 炉缸底部6.898m温度20
[43 empty] | 预留43 |  |  |  | CO浓度2 | [18 empty] | 炉缸侧壁8.7005m温度28 | 炉缸底部6.898m温度21
[43 empty] | 预留44 |  |  |  | CO浓度3 | [18 empty] | 炉缸侧壁8.7005m温度29 | 炉缸底部6.898m温度22
[43 empty] | 预留45 |  |  |  | CO浓度4 | [18 empty] | 炉缸侧壁8.7005m温度30 | 炉缸底部6.898m温度23
[43 empty] | 预留46 |  |  |  | CO浓度5 | [18 empty] | 炉缸侧壁8.7005m温度31 | 炉缸底部6.898m温度24
[43 empty] | 预留47 |  |  |  | CO浓度6 | [18 empty] | 炉缸侧壁8.7005m温度32 | 炉缸底部6.898m温度25
[43 empty] | 预留48 |  |  |  | CO浓度7 | [18 empty] | 炉缸侧壁8.7005m温度33 | 炉缸底部6.898m温度26
[43 empty] | 预留49 |  |  |  | CO浓度8 | [18 empty] | 炉缸侧壁8.7005m温度34 | 炉缸底部6.898m温度27
[43 empty] | 预留50 | [22 empty] | 炉缸侧壁8.7005m温度35 | 炉缸底部6.898m温度28
[66 empty] | 炉缸侧壁8.7005m温度36 | 炉缸底部6.898m温度29
[66 empty] | 炉缸侧壁9.201m温度1 | 炉缸底部6.898m温度30
[66 empty] | 炉缸侧壁9.201m温度2 | 炉缸底部6.898m温度31
[66 empty] | 炉缸侧壁9.201m温度3 | 炉缸底部6.898m温度32
[66 empty] | 炉缸侧壁9.201m温度4 | 炉缸底部6.898m温度33
[66 empty] | 炉缸侧壁9.201m温度5 | 炉缸底部6.898m温度34
[66 empty] | 炉缸侧壁9.201m温度6 | 炉缸底部6.898m温度35
[66 empty] | 炉缸侧壁9.201m温度7 | 炉缸底部6.898m温度36
[66 empty] | 炉缸侧壁9.201m温度8 | 炉缸底部6.898m温度37
[66 empty] | 炉缸侧壁9.201m温度9 | 炉缸底部6.898m温度38
[66 empty] | 炉缸侧壁9.201m温度10 | 炉缸底部6.898m温度39
[66 empty] | 炉缸侧壁9.201m温度11 | 炉缸底部6.898m温度40
[66 empty] | 炉缸侧壁9.201m温度12 | 炉缸底部6.898m温度41
[66 empty] | 炉缸侧壁9.201m温度13 | 炉缸底部6.898m温度42
[66 empty] | 炉缸侧壁9.201m温度14 | 炉缸底部6.898m温度43
[66 empty] | 炉缸侧壁9.201m温度15 | 炉缸底部6.898m温度44
[66 empty] | 炉缸侧壁9.201m温度16 | 炉缸底部6.898m温度45
[66 empty] | 炉缸侧壁9.201m温度17 | 炉缸底部6.898m温度46
[66 empty] | 炉缸侧壁9.201m温度18 | 炉缸底部6.898m温度47
[66 empty] | 炉缸侧壁9.201m温度19 | 炉缸底部6.898m温度48
[66 empty] | 炉缸侧壁9.201m温度20 | 炉缸底部6.898m温度49
[66 empty] | 炉缸侧壁9.201m温度21 | 炉缸底部6.898m温度50
[66 empty] | 炉缸侧壁9.201m温度22 | 炉缸底部7.399m温度1
[66 empty] | 炉缸侧壁9.201m温度23 | 炉缸底部7.399m温度2
[66 empty] | 炉缸侧壁9.201m温度24 | 炉缸底部7.399m温度3
[66 empty] | 炉缸侧壁9.7015m温度1 | 炉缸底部7.399m温度4
[66 empty] | 炉缸侧壁9.7015m温度2 | 炉缸底部7.399m温度5
[66 empty] | 炉缸侧壁9.7015m温度3 | 炉缸底部7.399m温度6
[66 empty] | 炉缸侧壁9.7015m温度4 | 炉缸底部7.399m温度7
[66 empty] | 炉缸侧壁9.7015m温度5 | 炉缸底部7.399m温度8
[66 empty] | 炉缸侧壁9.7015m温度6 | 炉缸底部7.399m温度9
[66 empty] | 炉缸侧壁9.7015m温度7 | 炉缸底部7.399m温度10
[66 empty] | 炉缸侧壁9.7015m温度8 | 炉缸底部7.399m温度11
[66 empty] | 炉缸侧壁9.7015m温度9 | 炉缸底部7.399m温度12
[66 empty] | 炉缸侧壁9.7015m温度10 | 炉缸底部7.399m温度13
[66 empty] | 炉缸侧壁9.7015m温度11 | 炉缸底部7.399m温度14
[66 empty] | 炉缸侧壁9.7015m温度12 | 炉缸底部7.399m温度15
[66 empty] | 炉缸侧壁9.7015m温度13 | 炉缸底部7.399m温度16
[66 empty] | 炉缸侧壁9.7015m温度14 | 炉缸底部7.399m温度17
[66 empty] | 炉缸侧壁9.7015m温度15 | 炉缸底部7.399m温度18
[66 empty] | 炉缸侧壁9.7015m温度16 | 炉缸底部7.399m温度19
[66 empty] | 炉缸侧壁9.7015m温度17 | 炉缸底部7.399m温度20
[66 empty] | 炉缸侧壁9.7015m温度18 | 炉缸底部7.399m温度21
[66 empty] | 炉缸侧壁9.7015m温度19 | 炉缸底部7.399m温度22
[66 empty] | 炉缸侧壁9.7015m温度20 | 炉缸底部7.399m温度23
[66 empty] | 炉缸侧壁9.7015m温度21 | 炉缸底部7.399m温度24
[66 empty] | 炉缸侧壁9.7015m温度22 | 炉缸底部7.399m温度25
[66 empty] | 炉缸侧壁9.7015m温度23 | 炉缸底部7.399m温度26
[66 empty] | 炉缸侧壁9.7015m温度24 | 炉缸底部7.399m温度27
[66 empty] | 炉缸侧壁10.202m温度1 | 炉缸底部7.399m温度28
[66 empty] | 炉缸侧壁10.202m温度2 | 炉缸底部7.399m温度29
[66 empty] | 炉缸侧壁10.202m温度3 | 炉缸底部7.399m温度30
[66 empty] | 炉缸侧壁10.202m温度4 | 炉缸底部7.399m温度31
[66 empty] | 炉缸侧壁10.202m温度5 | 炉缸底部7.399m温度32
[66 empty] | 炉缸侧壁10.202m温度6 | 炉缸底部7.399m温度33
[66 empty] | 炉缸侧壁10.202m温度7 | 炉缸底部7.399m温度34
[66 empty] | 炉缸侧壁10.202m温度8 | 炉缸底部7.399m温度35
[66 empty] | 炉缸侧壁10.202m温度9 | 炉缸底部7.399m温度36
[66 empty] | 炉缸侧壁10.202m温度10 | 炉缸底部7.399m温度37
[66 empty] | 炉缸侧壁10.202m温度11 | 炉缸底部7.399m温度38
[66 empty] | 炉缸侧壁10.202m温度12 | 炉缸底部7.399m温度39
[66 empty] | 炉缸侧壁10.202m温度13 | 炉缸底部7.399m温度40
[66 empty] | 炉缸侧壁10.202m温度14 | 炉缸底部7.399m温度41
[66 empty] | 炉缸侧壁10.202m温度15 | 炉缸底部7.399m温度42
[66 empty] | 炉缸侧壁10.202m温度16 | 炉缸底部7.399m温度43
[66 empty] | 炉缸侧壁10.202m温度17 | 炉缸底部7.399m温度44
[66 empty] | 炉缸侧壁10.202m温度18 | 炉缸底部7.399m温度45
[66 empty] | 炉缸侧壁10.202m温度19 | 炉缸底部7.399m温度46
[66 empty] | 炉缸侧壁10.202m温度20 | 炉缸底部7.399m温度47
[66 empty] | 炉缸侧壁10.202m温度21 | 炉缸底部7.399m温度48
[66 empty] | 炉缸侧壁10.202m温度22 | 炉缸底部7.399m温度49
[66 empty] | 炉缸侧壁10.202m温度23 | 炉缸底部7.399m温度50
[66 empty] | 炉缸侧壁10.202m温度24 | 炉缸底部7.399m温度51
炉缸底部7.399m温度52
炉缸底部7.399m温度53
炉缸底部7.399m温度54
炉缸底部7.399m温度55
炉缸底部7.399m温度56
炉缸底部7.399m温度57
炉缸底部7.399m温度58
炉缸底部7.399m温度59
炉缸底部7.399m温度60
炉缸底部7.399m温度61
炉缸底部7.399m温度62